## 진공 시방서
금형제작사양서
1. 기본정보 | [9 empty] | 작성일 : 2024.01.02 |  | UPDATA 이력(사양서, DATA, 불량)
발 주 처 |  | 태봉산업 | 발주처담당 |  |  | 차 종 |  | JW1 PE |  |  |  | 날짜 | 내용 | 비고
양 산 처 |  |  | 개발담당 |  | 김 맹규GJN | 품 번 | [6 empty] | 제작사양서 完
CAD 담당 |  | 김 원찬 | CAM 담당 |  | 김 원찬 | 품 명 |  | WHL HOUSE |  |  |  | 2024-01-05 | 진공 수축률 3/1000
제품이미지 | [5 empty] | 금형 제품 배열
`
제품사이즈 |  | 973 x 422 x285 / 964 x 422 x 285 |  |  |  | 제품 두께
2. 소재정보
소 재 정보 | [5 empty] | 수 축 율
3. 오븐 정보 (JW1 생산 설비)
조방 바닥 (볼) | 볼 |  | 전기 커플러 | 위치 |  | 냉각 커플러 | 위치 | 오븐기 방향 | 유압 커플러 | 위치
| 볼간격 |  |  | 사이즈 |  |  | 사이즈 | 3/4" |  | 사이즈
4. 금형 구조 정보 |  |  | 부품
금형공법 |  | 진공성형 | 금형소재 |  | AL | 금형 DIE PASS |  | 트림라인에서 30~40m/m 유지 | 금형높이 |  | 전체(베이스 포함)
진공홀 |  | 3Φ이하 정방향 50간격 유지 | 제작 벌수 |  | 1 SET | [5 empty] | 1,000m/m
금형GAP
C/V |  | 1/1 CV | 커팅방식 |  | 외곽 전체 스틸적용 | 하형 냉각 방식 | 주름관 | 0 |  |  | AL MOLD
C/V 간격 |  | 40m/m |  |  | 50~60높이 스틸부착 |  | 통냉각 |  |  |  | 400m/m
[5 empty] | 아래금형사진 참고 |  | 건드릴
LOCATION PIN 적용
5.참조사양 및 사진
작업자 위치
전기
커넥트 위치
냉각수
IN/OUT 위치
AIR
카플러 위치
유압
카플러 위치
진공홀 예상안
※ 수축율.
-> 진공 : X, Y : 5/1000
Z : 8/1000
수축 3/1000
냉각수 방향
EVA 1.5t(2.0) + PU FOAM(0.070±0.003 g/㎤)
※ 조각부.(기입할 좌면 부족)
-> 진공(음각 2t) : -> 차종 JW1 PE
-> 좌, 우 방향 LH
-> 형상이 복잡하여 분산되어 조각부 삽입.
※ LOCATION PIN
LOCATION PIN 위치.(제품 기준 Φ20, 2개소)
-> 트림 금형 기준.(볼록 형상)
-> 진공,성형금형은 모델링에서 DIE PASS 30~40mm 이내에 위치핀 생성.
제품간격-50
외곽 -40
기존제품 치수임
간격 적을수록 트림부 내구성 취약 -파손발생 예상됨

## 발포 시방서
금형제작사양서
1. 기본정보 | [6 empty] | 작성일 : 2024.01.02 |  | UPDATA 이력(사양서, DATA, 불량)
발 주 처 | 태봉산업 | 발주처담당 |  | 차 종 | JW1 PE |  |  |  | 날짜 | 내용 | 비고
양 산 처 |  | 개발담당 | 김 맹규GJN | 품 번
CAD 담당 | 김 원찬 | CAM 담당 | 김 원찬 | 품 명 | WHL HOUSE
제품이미지 |  |  |  | 금형 제품 배열
`
제품사이즈 |  |  |  | 제품 두께
2. 소재정보
소 재 정보 |  |  |  | 수 축 율
사양서 수정
DATA 변경
불량 이력
3. 금형 구조 정보 |  | 부품
금형공법 | 오픈 발포 | 금형소재 | AL | 금형사이즈 | 1000x900 | 금형높이 |  | 전체(베이스 포함)
C/V | 1/1 CV | C/V 간격 | 40m/m | 제작 벌수 | 1 SET |  |  | 1,000m/m
상하형 히팅 방식 | 온수(주름관 파이프 사용) | [6 empty] | AL MOLD
530m/m
LOCATION PIN 적용
4.참조사양 및 사진
작업자 위치
전기
커넥트 위치
냉각수
IN/OUT 위치
AIR
카플러 위치
유압
카플러 위치
※ 조각부.(기입할 좌면 부족)
-> 발포상형(양각 0.5t) : -> 제네시스로고(확인필요)
-> 차종 JW1 PE
-> 품번 확인 필요
-> 품명 PAD-RR WHEEL HOUSE, LH
-> 재질 > EVAC, PUR-E <
-> 형상이 복잡하여 분산되어 조각부 삽입.
※ 수축율.
-> 발포: ZERO
※ LOCATION PIN
제품간격-50
외곽 -40
기존제품 치수임
간격 적을수록 트림부 내구성 취약 -파손발생 예상됨
LOCATION PIN 위치.(제품 기준 Φ20, 2개소) X=0, Y=240 || X=0, Y=-290 (Ø20, 높이=25)
-> 트림 금형 기준.(볼록 형상)
-> 발포성형금형은 모델링에서 DIE PASS 30~40mm 이내에 위치핀 생성.